## Eléments chimiques TIP
Nom | Symbole | Numéro | Série chimique | Groupe, période, bloc | Masse volumique | Dureté | Couleur | N° CAS | N° EINECS | Masse atomique | Rayon atomique | Rayon de covalence | Rayon de van der Waals | Configuration électronique | Electrons par niveau d'énergie | Etat d'oxydation | Oxyde | Structure cristalline | Etat ordinaire | Point de fusion | Point d'ébullition | Energie de fusion | Energie de vaporisation | Température critique | Pression critique | Volume critique | Volume molaire | Pression de vapeur | Vitesse du son | Electronégativité (Pauling) | Chaleur massique | Conductivité électrique | Conductivité thermique
Hydrogène | H | 1 | Non-métaux | 1,1,s | 0,08988 g.l^-1, 0,0708 g.ml^-1 (liquide, -253 °C), 0,0706 g.ml^-1 (solide, -262°C) |  |  | 12385-13-6^2 |  | 1,00794 ± 0,00007 u1,3 | 25 pm (53pm) | 31 ± 5 pm 4 | 120 pm | 1s^1 | 1 | ,-1,+1 | amphotère | Hexagonal | [11 empty] | 2,2
Hélium | He | 2 | Gaz rare | 18, 1, s | 0,1786 g·l-1 (0 °C, 1 atm); 0,125 g·ml-1 (liquide, −268,93 °C)1 |  | incolore | 7440-59-7 3 | 231-168-5 | 4,002602 ± 0,000002 u1 | 128 pm (31 pm) | 28 pm 4 | 140 pm | 1s2 | 2 | 0 | inconnu | Hexagonal | Gaz | 0,95 K (26 atm) | -268,93 °C 1 | 5,23 kJ·mol-1 | 0,08 kJ·mol-1 (1 atm, −268,93 °C)1 | -267,96 °C 1 | 2,26 atm 5 |  | 22,414×10−3 m3·mol-1 | + | 1 300 m·s-1 5 |  | Cp 20,79 J·mol-1·K-1 5 |  | 152,0 mW·m-1·K-1 (26,85 °C)5
Lithium | Li | 3 | Métal alcalain | 1,2,s | 0,534 g.cm^-3 (20°C) | 0.6 | Blanc argenté / gris | 7439-93-2 | 231-102-5 | 6,941 ± 0,002 u 1 | 145 pm (167 pm) | 128 ± 7 pm 2 | 182 pm | [He] 2s1 | 2,1 | 1 | base forte | cubique centré | solide diamagnétique | 180,5°C | 1342 °C | 3 kJ·mol-1 | 145,92 kJ·mol-1 | 3 223 °C 3 | 68,9 MPa 3 | 66 cm3·mol-1 3 | 13,02×10-6 m3·mol-1 | 1,63×10-8 Pa à 180,54 °C | 6 000 m·s-1 à 20 °C | 0,98 | 3 582 J·kg-1·K-1 | 10,8×106 S·m-1 | 84,7 W·m-1·K-1
Béryllium | Be | 4 | Métal alcalino-terreux | 2 (IIA), 2, s | 1,848 g·cm-3 (20 °C)1 | 5,5 | Blanc-gris métallique | 7440-41-7 2 | 231-150-7 | 9,0121831 ± 0,0000005 u | 112 pm | 96 ± 3 pm 3 |  | [He] 2s2 | 2,2 | 2 | amphotère | Hexagonal | Solide | 1 287 °C 1 | 2 471 °C 1 | 12,20 kJ·mol-1 | 292,40 kJ·mol-1 |  |  |  | 4,85×10-6 m3·mol-1 | 10 mmHg 1 860 °C)4 | 13 000 m·s-1 à 20 °C | 1,57 | 1 825 J·kg-1·K-1 | 31,3×106 S·m-1 | 201 W·m-1·K-1
Bore | B | 5 | Métalloïdes | 13 (IIIA), 2, p | 2,34 g·cm-3 (cristaux)1; 2,37 g·cm-3 (variété amorphe)1 | 9,3 | noir | 7440-42-8 3 | 231-151-2 | 10,811 ± 0,007 u 1 | 85 pm (87 pm) | 84 ± 3 pm 4 | 208 pm | [He] 2s2 2p1 | 2, 3 | 3 | faiblement acide | Rhomboédrique | Solide | 2 075 °C 1 | 4 000 °C 1 | 50,2 kJ·mol-1 | 480 kJ·mol-1 (1 atm, 4 000 °C)1 |  |  |  | 4,39×10-6 m3·mol-1 | 1,56×10-5 atm à 2 140 °C2 | 16 200 m·s-1 à 20 °C | 2,04 | 1 026 J·kg-1·K-1 | 1,0×10-4 S·m-1 | 27,4 W·m-1·K-1
Carbone | C | 6 | Non-métaux | 14, 2, p | 1,8 à 2,1 g·cm-3 (amorphe), 1,9 à 2,3 g·cm-3 (graphite), 3,15 à 3,53 g·cm-3 (diamant), 3,513 g·cm-3 (diamant gemme, 25 °C)1 | 0,5 | noir (graphite) | 7440-44-0 2 |  | 12,01074 ± 0,0008 u1,3 | 70 pm (67 pm) | sp3 76 ± 1 pm 4, sp2 73 ± 2 pm 4, sp 69 ± 1 pm | 150 pm 5 | [He] 2s2 2p2 | 2, 4 | -4, 0, +4, +2 | Acide faible | Hexagonal compact | Solide diamagnétique | 3 825 °C (sublimation)1 |  |  | 355,8 kJ·mol-1 |  |  |  | 5,29×10-6 m3·mol-1 |  | 18 350 m·s-1 à 20 °C | 2,55 | 710 J·kg-1·K-1 | 61×103 S·m-1 | 129 W·m-1·K-1
Azote | N | 7 | Non-métaux | 15 (VA), 2, p | 1,24982 g·l-1 1 |  | incolore | 17778-88-0 (atome), 7727-37-9 (molécule) | 231-783-9 | 14,0067 ± 0,0002 u1 | 65 pm (56 pm) | 71 ± 1 pm 2 | 150 pm 3 | [He] 2s2 2p3 | 2, 5 | -3, 0, +2, +3, +4, +5 | acide fort | Hexagonal compact | Gaz | -210,00 °C 1 | -195,798 °C 1 | 0,3604 kJ·mol-1 | 2,7928 kJ·mol-1 | -146,94 °C 1 |  |  | 22,414×10-3 m3·mol-1 |  | 334,5 m·s-1 à 20 °C | 3,04 | 1 040 J·kg-1·K-1 |  | 0,02598 W·m-1·K-1
Oxygène | O | 8 | Non-métaux | 16, 2, p | 1,42763 kg·m-3 |  | incolore | 17778-80-2 |  | 15,9994 ± 0,0003 u1 | 60 pm (48 pm) | 66 ± 2 pm 2 | 140 pm 3 | [He] 2s2 2p4 | 2, 6 | -2, -1 | neutre | cubique | gaz paramagnétique | −218,79 °C ; 54,36 | −182,95 °C ; 90,20 | 0,22259 kJ·mol-1 | 3,4099 kJ·mol-1 | −118,56 °C 1 |  |  | 22,414×10-3 m3·mol-1 |  | 317 m·s-1 à 20 °C,5 | 3,44 | 920 J·kg-1·K-1 |  | 0,02674 W·m-1·K-1
Fluor | F | 9 | Halogène | 17 (VII), 2, p | 1,696 g·l-1 (0 °C, 1 atm), 1,50 g·cm-3 (liquide, −188,12 °C)1 |  | jaune verdâtre clair | 14762-94-8 2 |  | 18,998403163 ± 0,000000006 u1 | 50 pm (42 pm) | 57 ± 3 pm 3 | 135 pm 4 | [He] 2s2 2p5 | 2, 7 | -1 | acide fort | cubique | gaz diamagnétique | −219,67 °C (1 atm)1 | −188,12 °C (1 atm)1 | 0,2552 kJ·mol-1 | 3,2698 kJ·mol-1 | -129,02 °C |  |  | 22,404×10-3 m3·mol-1 |  |  | 3,98 | 824 J·kg-1·K-1 |  | 0,0279 W·m-1·K-1
Néon | Ne | 10 | Gaz rare | 18 (VIIIA), 2, p | 0,90032 g·l-1 (1 atm, 0 °C)1 |  | incolore | 2023453 | 231-110-9 | 20,1797 ± 0,0006 u1 | (38 pm) | 58 pm 3 | 154 pm | [He] 2s2 2p6 | 2, 8 | 0 | inconnu | Cubique à faces centrées | Gaz (non magnétique) | 0,3317 kJ·mol-1 | −246,053 °C1 |  | 1,71 kJ·mol-1 (1 atm, −246,05 °C) | −228,7 °C1 |  |  | 22,414×10-3 m3·mol-1 | + | 936 m·s-1 à 20 °C |  | 1 028 J·kg-1·K-1 |  | 0,0461 W·m-1·K-1
Sodium | Na | 11 | Métal alcalain | 1,3,s | 0,971 g·cm-3 (20 °C)1 | 0,5 | Argenté blanc | 7440-23-5 2 | 231-132-9 | 22,98976928 ± 2×10-8 u1 | 180 pm (190 pm) | 166 ± 9 pm 3 | 227 pm | [Ne] 3s1 | 2, 8, 1 | 1 | base forte | cubique centré | Solide non magnétique | 97,80 | 883 | 2,598 kJ·mol-1 | 96,96 kJ·mol-1 |  |  |  | 23,78×10-6 m3·mol-1 | 1,43×10-5 Pa à −39,15 °C | 3 200 m·s-1 à 20 °C | 0,93 | 1 230 J·kg-1·K-1 | 21×106 S·m-1 | 141 W·m-1·K-1 à 0°C (solide) 129,7 W/m/K à 25°C (solide) 83,7 W/m/K à 98 °C (liquide)
Magnésium | Mg | 12 | Métal alcalino-terreux | 2 (IIA), 3, s | 1,738 g·cm-3 (20 °C)1 | 2,5 | blanc-gris métallique | 7439-95-4 | 231-104-6 | 24,3050 ± 0,0006 u 1 | 150 pm | 141 ± 7 pm 2 | 173 pm | [Ne] 3s2 | 2, 8, 2 | 2 | base forte | Hexagonal | solide paramagnétique | 650 °C 1 | 1 090 °C 1 | 8,954 kJ·mol-1 | 127,40 kJ·mol-1 |  |  |  | 14,00×10-6 m3·mol-1 | 361 Pa | 4 602 m·s-1 à 20 °C | 1,31 | 1 825 J·kg-1·K-1 | 22,6×106 S·m-1 | 156 W·m-1·K-1
Aluminium | Al | 13 | Métal pauvre | 13 (IIIA), 3, p | 2,6989 g·cm-3 1 | 1,5 | blanc lustre métallique | 7429-90-5 2 | 231-072-3 | 26,9815386 ± 8×10-7 u | 125 pm (118 pm) | 121 ± 4 pm 3 | 205 pm | [Ne] 3s2 3p1 | 2, 8, 3 | 3 | amphotère | Cubique à faces centrées | Solide | 660,323 °C (congélation)4 | 2 519 °C 1 | 10,79 kJ·mol-1 | 294 kJ·mol-1 (1 atm, 2 519 °C)1 |  |  |  | 10,00×10-6 m3·mol-1 | 2,42×10-6 Pa | 6 400 m·s-1 à 20 °C | 1,61 | 31,75104 J·mol-1·K-1 (liquide, 660,3 à 2 517,7 °C)5 | 37,7×106 S·m-1 | 237 W·m-1·K-1
Silicium | Si | 14 | Métalloïdes | 14, 3, p | 2,33 g·cm-3 (25 °C)1 | 6,50 | gris foncé | 7440-21-3 2 | 231-130-8 | 28,0855 ± 0,0003 u1 | 110 pm (111 pm) | 111 ± 2 pm 3 | 210 pm | [Ne] 3s2 3p2 | 2, 8, 4 | +1, +2, +3, +4 | amphotère | diamant | solide diamagnétique | 1 414 °C 1 | 3 265 °C 1 | 50,55 kJ·mol-1 | 384,22 kJ·mol-1 |  |  |  | 12,06×10-6 m3·mol-1 | 4,77 Pa | 8 433 m·s-1 à 20 °C | 1,90 | 700 J·kg-1·K-1 | 2,52×10-4 S·m-1 | 148 W·m-1·K-1
Phosphore | P | 15 | Non-métaux | 15 (VA), 3, p | 1,82 g·cm-3 (blanc), 2,16 g·cm-3 (rouge), 2,25 à 2,69 g·cm-3 (noir)1 |  | blanchâtre/rouge/noir | 7723-14-0 (jaune), 29879-37-6 (rouge) | 231-768-7 | 30,973761998 ± 0,000000005 u1 | 100 pm (98 pm) | 107 ± 3 pm 2 | 180 pm | [Ne] 3s2 3p3 | 2, 8, 5 | ±3, 5, 4 | acide faible | monoclinique | Solide | 44,15 °C (blanc)1 | 280,5 °C 1 | 0,657 kJ·mol-1 | 12,4 kJ·mol-1 (1 atm, 280,5 °C); 14,2 kJ·mol-1 (1 atm, 25 °C)1 |  |  |  | 17,02×10-6 m3·mol-1 | 20,8 Pa à 20,85 °C |  | 2,19 | 769 J·kg-1·K-1 | 1,0×10-9 S·m-1 | 0,235 W·m-1·K-1
Soufre | S | 16 | Non-métaux | 16 (VIA), 3, p | 2,07 g·cm-3 (rhombique), 2,00 g·cm-3 (monoclinique, 20 °C)1 | 2 | jaune | 7704-34-9 2 | 231-722-6 | 32,065 ± 0,005 u1 | 100 pm (88 pm) | 105 ± 3 pm 3 | 180 pm | [Ne] 3s2 3p4 | 2, 8, 6 | ±2, 4, 6 | acide fort | orthorhombique | solide | 115,21 °C 1 | 444,61 °C 1 | 1,7175 kJ·mol-1 | 45 kJ·mol-1 (1 atm, 444,61 °C)1 | 1 041 °C 1 |  |  | 17,02×10-6 m3·mol-1 | 2,65×10-20 |  | 2,58 | 710 J·kg-1·K-1 | 0,5 fS·m-1 | 0,269 W·m-1·K-1
Chlore | cl | 17 | Halogène | 17 (VII), 3, p | 3,214 g·l-1, 1, 56 g·cm-3 (-33,6 °C)1 |  | vert jaunâtre | 7782-50-5 2 |  | 35,453 ± 0,002 u1 | 100 pm (79 pm) | 102 ± 4 pm 3 | 180 pm 4 | [Ne] 3s2 3p5 | 2, 8, 7 | 0, ±1, +3, +5, +7 | acide fort | orthorhombique | Gaz (non magnétique) | −101,5 °C 1 | −34,04 °C 1 | 3,203 kJ·mol-1 | 10,2 kJ·mol-1 | 143,8 °C |  |  | 22,062×10-3 m3·mol-1 | > Patm. à 20 °C | 206 m·s-1 à 20 °C | 3,16 | 480 J·kg-1·K-1 |  | 8,9×10-3 W·m-1·K-1
Argon | Ar | 18 | Gaz rare | 18 (VIIIA), 3, p | 1,7837 g·l-1, (0 °C, 1 atm)1 |  | incolore | 7440-37-1 3 | 231-147-0 | 39,948 ± 0,001 u | (71 pm) | 106 ± 10 pm 4 | 188 pm | [Ne] 3s2 3p6 | 2, 8, 8 | 0 | inconnu | Cubique à faces centrées | Gaz (non magnétique) | -189,36 °C 1 | -185,85 °C 1 | 1,188 kJ·mol-1 | 6,43 kJ·mol-1 (1 atm, −185,85 °C)1 | -122,3 °C |  |  | 22,414×10-3 m3·mol-1 | + | 319 m·s-1 à 20 °C |  | 520 J·kg-1·K-1 |  | 0,01772 W·m-1·K-1
Potassium | K | 19 | Métal alcalain | 1 (IA), 4, s | 0,89 g·cm-31 | 0,4 | Blanc argenté | 2023695 | 231-119-8 | 39,0983 ± 0,0001 u1 | 220 pm (243 pm) | 203 ± 12 pm2 | 275 pm | [Ar] 4s1 | 2, 8, 8, 1 | 1 | base forte | cubique centré | Solide | 63,5 °C1 | 759 °C1 | 2,334 kJ·mol-1 | 79,87 kJ·mol-1 |  |  |  | 45,94×10-6 m3·mol-1 | 1,06×10-4 Pa | 2 000 m·s-1 à 20 °C | 0,82 | 757 J·kg-1·K-1 | 13,9×106 S·m-1 | 102,4 W·m-1·K-1
Calcium | Ca | 20 | Métal alcalino-terreux | 2 (IIA), 4, s | 1,54 g·cm-3 (20 °C)1 | 1,75 | Argenté métallique | 7440-70-2 2 | 231-179-5 | 40,078 ± 0,004 u 1 | 180 pm (194 pm) | 176 ± 10 pm 3 | 197,3 pm | [Ar] 4s2 | 2, 8, 8, 2 | 2 | base | Cubique à faces centrées | Solide (paramagnétique) | 842 °C 1 | 1 484 °C 1 | 8,54 kJ·mol-1 | 153,6 kJ·mol-1 |  |  |  | 26,20×10-6 m3·mol-1 | 254 Pa à 838,85 °C | 3 810 m·s-1 à 20 °C | 1,00 | 632 J·kg-1·K-1 | 29,8×106 S·m-1 | 201 W·m-1·K-1
Scandium | Sc | 21 | Métaux de transition | 3, 4, d | 2,989 g·cm-3 (25 °C)1 |  | Blanc argenté | 7440-20-2 2 | 231-129-2 | 44,955908 ± 0,000005 u1 | 160 pm (184 pm) | 170 ± 7 pm 3 |  | [Ar] 3d1 4s2 | 2, 8, 9, 2 | 3 | base faible | Hexagonal compact | solide | 1 541 °C 1 | 2 836 °C 1 | 14,1 kJ·mol-1 | 314,2 kJ·mol-1 |  |  |  | 15,00×10-6 m3·mol-1 | 22,1 Pa à 1538,85°C |  | 1,36 | 568 J·kg-1·K-1 | 1,77×106 S·m-1 | 15,8 W·m-1·K-1
Titane | Ti | 22 | Métaux de transition | 4,4,d | 4,51 g·cm-3 1 | 6 | Blanc argenté | 7440-32-6 2 | 231-142-3 | 47,867 ± 0,001 u 1 | 140 pm (176 pm) | 160 ± 8 pm 3 |  | [Ar] 3d2 4s2 | 2, 8, 10, 2 | 4 | Amphotère | Hexagonal compact | Solide | 1 668 °C 1 | 3 287 °C 1 | 15,45 kJ·mol-1 | 421 kJ·mol-1 |  |  |  | 10,64×10-6 m3·mol-1 | 0,49 Pa à 1 659,85 °C | 5 990 m·s-1 à 20 °C | 1,54 | 520 J·kg-1·K-1 | 2,34×106 S·m-1 | 21,9 W·m-1·K-1
Vanadium | V | 23 | Métaux de transition | 5, 4, d | 6,0 g·cm-3 (18,7 °C)1 | 7 | Blanc argenté | 7440-62-2 | 231-171-1 | 50,9415 ± 0,0001 u1 | 135 pm (171 pm) | 153 ± 8 pm 2 |  | [Ar] 3d3 4s2 | 2, 8, 11, 2 | 5, 3 | amphotère | cubique centré | Solide | 1 910 °C 1 | 3 407 °C 1 | 20,9 kJ·mol-1 | 452 kJ·mol-1 |  |  |  | 8,32×10-6 m3·mol-1 | 3,06 Pa à 1 659,85 °C | 4 560 m·s-1 à 20 °C | 1,63 | 490 J·kg-1·K-1 | 4,89×106 S·m-1 | 30,7 W·m-1·K-1
Chrome | Cr | 24 | Métaux de transition | 6, 4, d | 7,15 g·cm-3 (20 °C)1 | 7,5 | Blanc argenté | 7440-47-3 2 | 231-157-5 | 51,9961 ± 0,0006 u1 | 140 pm (166 pm) | 139 ± 5 pm 3 |  | [Ar] 3d5 4s1 | 2, 8, 13, 1 | 6, 3, 2 | acide fort | cubique centré | Solide | 1 907 °C 1 | 2 671 °C 1 | 16,9 kJ·mol-1 | 344,3 kJ·mol-1 |  |  |  | 7,23×10-6 m3·mol-1 | 990 Pa à 1 856,85 °C | 5 940 m·s-1 à 20 °C | 1,66 | 450 J·kg-1·K-1 | 7,74×106 S·m-1 | 93,7 W·m-1·K-1
Managanèse | Mn | 25 | Métaux de transition | 7, 4, d | 7,21 à 7,44 g·cm-3 1 | 6 | Blanc argenté | 7439-96-5 | 231-105-1 | 54,938044 ± 0,000003 u1 | 140 pm (161 pm) | 139 ± 5 pm (low spin)2 | 126 pm | [Ar] 3d5 4s2 | 2, 8, 13, 2 | 7, 6, 4, 2, 3 | acide fort | cubique A12 | Solide | 1 246 °C 1 | 2 061 °C 1 | 12,05 kJ·mol-1 | 226 kJ·mol-1 |  |  |  | 7,35×10-6 m3·mol-1 | 121 Pa à 1 243,85 °C | 5 150 m·s-1 à 20 °C | 1,55 | 480 J·kg-1·K-1 | 0,695×106 S·m-1 | 7,82 W·m-1·K-1
Fer | Fe | 26 | Métaux de transition | 8, 4, d | 7,874 g·cm-31 à (20 °C) | 4 | Blanc argenté | 7439-89-6 2 | 231-096-4 | 55,845 ± 0,002 u 1 | 140 pm (156 pm) | 132 ± 3 pm, (low spin)3, 152 ± 6 pm, (high spin)3 |  | [Ar] 3d6 4s2 | 2, 8, 14, 2 | +2, +3, +4, +6 | amphotère | cubique centré | Solide ferromagnétique | 1 538 °C 1 | 2 861 °C 1 | 13,8 kJ·mol-1 | 349,6 kJ·mol-1 |  |  |  | 7,09×10−6 m3·mol-1 | 7,05 Pa | 4 910 m·s-1 à 20 °C | 1,83 | 440 J·kg-1·K-1 | 9,93×106 S·m-1 | 80,2 W·m-1·K-1
Cobalt | Co | 27 | Métaux de transition | 9, 4, d | 8,9 g·cm-3 (20 °C)1 | 5 | Blanc argenté, reflet gris | 7440-48-4 2 | 231-158-0 | 58,933194 ± 0,000004 u1 | 135 pm (152 pm) | 126 ± 3 pm (low spin)3, 150 ± 7 pm (high spin)3 |  | [Ar] 3d7 4s2 | 2, 8, 15, 2 | +1, +2, +3, +4 | amphotère | Hexagonal compact | Solide ferromagnétique | 1 495 °C 1 | 2 927 °C 1 | 16,19 kJ·mol-1 | 376,5 kJ·mol-1 |  |  |  | 6,67×10-6 m3·mol-1 | 175 Pa à 1 494,85 °C | 4 720 m·s-1 à 20 °C | 1,88 | 420 J·kg-1·K-1 | 17,2×106 S·m-1 | 100 W·m-1·K-1
Nickel | Ni | 28 | Métaux de transition | 10, 4, d | 8,902 g·cm-3 (25 °C)1 | 4 | Blanc argenté, reflet gris | 7440-02-0 | 231-111-4 | 58,6934 ± 0,0002 u1 | 135 pm (149 pm) | 124 ± 4 pm 2 | 163 pm | [Ar] 3d8 4s2 | 2, 8, 16, 2 | 2, 3 | faiblement basique | Cubique à faces centrées | Solide ferromagnétique | 1 455 °C 1 | 2 913 °C 1 | 17,47 kJ·mol-1 | 370,4 kJ·mol-1 |  |  |  | 6,59×10-6 m3·mol-1 | 237 Pa à 1 452,85 °C | 4 970 m·s-1 à 20 °C | 1,91 | 440 J·kg-1·K-1 à 20 °C3 | 14,3×106 S·m-1 | 90,7 W·m-1·K-1
Cuivre | Cu | 29 | Métaux de transition | 11, 4, d | 8,96 g·cm-3 (20 °C)1 | 3 | Orange cuivré, métallique | 7440-50-8 | 231-159-6 | 63,546 ± 0,003 u 1 | 135 pm (145 pm) | 132 ± 4 pm 2 | 140 pm | [Ar] 3d10 4s1 | 2, 8, 18, 1 | 2, 1 | Faiblement basique | Cubique à faces centrées | Solide | 1 084,62 °C (congélation)3 | 2 562 °C 1 | 13,05 kJ·mol-1 | 300,3 kJ·mol-1 |  |  |  | 7,11×10-6 m3·mol-1 | 0,0505 Pa à 1 084,45 °C | 3 570 m·s-1 à 20 °C | 1,9 | 380 J·kg-1·K-1 | 59,6×106 S·m-1 | 401 W·m-1·K-1
Zinc | Zn | 30 | Métaux de transition | 12, 4, d | 7,134 g·cm-3 (25 °C)1 | 2,5 | Gris-bleuté | 7440-66-6 2 | 231-175-3 | 65,409 ± 0,004 u 1 | 135 pm (142 pm) | 122 ± 4 pm 3 | 139 pm | [Ar] 3d10 4s2 | 2, 8, 18, 2 | 2 | amphotère | Hexagonal compact | Solide | 419,527 °C (congélation)4 | 907 °C 1 | 7,322 kJ·mol-1 | 115,3 kJ·mol-1 |  |  |  | 9,16×10-6 m3·mol-1 | 192,2 Pa à 419,53 °C | 3 700 m·s-1 à 20 °C | 1,65 | 390 J·kg-1·K-1 | 16,6×106 S·m-1 | 116 W·m-1·K-1
Gallium | Ga | 31 | Métaux pauvres | 13 (IIIA), 4, p | 5,904 g·cm-3 (solide, 29,6 °C), 6,095 g·cm-3 (LIQUIDE, 29,6 °C)1 | 1,5 | Blanc argenté | 7440-55-3 2 | 231-163-8 | 69,723 ± 0,001 u 1 | 130 pm (136 pm) | 122 ± 3 pm 3 | 187 pm | [Ar] 4s2 3d10 4p1 | 2, 8, 18, 3 | 3 | amphotère | orthorhombique | Solide | 29,7646 °C 4 | 2 204 °C 1 | 5,59 kJ·mol-1 | 254 kJ·mol-1 (1 atm, 2 204 °C)1 |  |  |  | 11,80×10-6 m3·mol-1 | 9,31×10-6 Pa à 29,76 °C | 2 740 m·s-1 à 20 °C | 1,81 | 370 J·kg-1·K-1 | 6,78×106 S·m-1 | 40,6 W·m-1·K-1
Germanium | Ge | 32 | Métalloïdes | 14, 4, p | 5,323 g·cm-3 (25 °C)1 | 6 | gris blanc | 7440-56-4 2 | 231-164-3 | 72,64 ± 0,02 u 1 | 125 pm (125 pm) | 120 ± 4 pm 3 |  | [Ar] 3d10 4s2 4p2 | 2, 8, 18, 4 | 4, 2 | amphotère | diamant | solide diamagnétique | 938,25 °C 1 | 2 833 °C 1 | 36,94 kJ·mol-1 | 334 kJ·mol-1 (1 atm, 2 833 °C)1 |  |  |  | 13,63×10-6 m3·mol-1 | 74,6×10-6 Pa, à 936,85 °C | 5 400 m·s-1 à 20 °C | 2,01 | 320 J·kg-1·K-1 | 1,45 S·m-1 | 59,9 W·m-1·K-1
Arsenic | As | 33 | Métalloïdes | 15, 4, p | 5,72 g·cm-3 (gris); 1,97 g·cm-3 (jaune); 4,7–5,1 g·cm-3 (noir)1 | 3,5 | gris métallique | 7440-38-2 2 | 231-148-6 | 74,921595 ± 0,000006 u | 115 pm (114 pm) | 119 ± 4 pm 3 | 185 pm | [Ar] 3d10 4s2 4p3 | 2, 8, 18, 5 | ±3, 5 | Acide faible | Rhomboédrique | Solide | 817 °C (28 bar), | 613,85 °C (sublimation)1 | 369,9 kJ·mol-1 | 34,76 kJ·mol-1 |  |  |  | 12,95×10-6 m3·mol-1 | 7,5×10-3 mmHg (280 °C); 7,5×10-2 mmHg (323 °C); 0,75 mmHg (373 °C); 7,5 mmHg (433 °C);75 mmHg (508 °C); 750 mmHg (601 °C)4 |  | 2,18 | 330 J·kg-1·K-1 | 3,45×106 S·m-1 | 50 W·m-1·K-1
Sélénium | Se | 34 | Non-métaux | 16 (VIA), 4, p | 4,79 g·cm-3 (gris), 4,28 g·cm-3 (vitreux)1 | 2 | gris métallique | 7782-49-2 2 | 231-957-4 | 78,971 ± 0,008 u1 | 115 pm (103 pm) | 120 ± 4 pm 3 | 190 pm | [Ar] 3d10 4p4 4s2 | 2, 8, 18, 6 | ±2, 4, 6 | acide fort | Hexagonal | Solide | 221 °C (gris)1 | 685 °C (gris)1 | 6,694 kJ·mol-1 | 95,48 kJ·mol-1 (1 atm, 685 °C)1 |  |  |  | 16,42×10-6 m3·mol-1 | 0,00013 mbar (170 °C)4 | 3 350 m·s-1 à 20 °C | 2,48 | 320 J·kg-1·K-1 | 1,0×10-4 S·m-1 | 2,04 W·m-1·K-1
Brome | Br | 35 | Halogène | 17 (VII), 4, p | 7,59 g·l-1 (gaz)1, 3,12 g·cm-3 (LIQUIDE, 20 °C)1 |  | brun rougeâtre | 10097-32-2 2 |  | 79,904 ± 0,001 u1 | 115 pm (94 pm) | 120 ± 3 pm 3 | 195 pm 4 | [Ar] 3d10 4s2 4p5 | 2, 8, 18, 7 | -1, 0, 1, 3, 5, 7 | acide fort | orthorhombique | Liquide (non-magnétique ) | −7,2 °C 1 | 58,8 °C 1 | 5,286 kJ·mol-1 | 29,96 kJ·mol-1 (1 atm, 58,8 °C); 30,91 kJ·mol-1 (1 atm, 25 °C)1 |  |  |  | 21,055×10-3 m3·mol-1 | 5 800 Pa à 6,95 °C | 206 m·s-1 à 20 °C | 2,96 | 480 J·kg-1·K-1 |  | 0,122 W·m-1·K-1
Krypton | Kr | 36 | Gaz rare | 18 (VIIIA), 4, p | 3,733 g·l-1 (0 °C)1 |  | incolore | 7439-90-9 2 | 231-098-5 | 83,798 ± 0,002 u1 | (88 pm) | 116 ± 4 pm 3 | 202 pm | [Ar] 3d10 4s2 4p6 | 2, 8, 18, 8 | 0 | inconnu | Cubique à faces centrées | Gaz (non magnétique) | -157,36 °C 1 | -153,34 ± 0,10 °C 1 | 1,638 kJ·mol-1 | 9,08 kJ·mol-1 (1 atm, −153,34 °C)1 | −63,67 °C 1 |  |  | 22,414×10-3 m3·mol-1 |  | 1 120 m·s-1 à 20 °C | 3,00 | 248 J·kg-1·K-1 |  | 9,49×10-3 W·m-1·K-1
Rubidium | Rb | 37 | Métal alcalain | 1 (IA), 5, s | 1,532 g·cm-3 (solide, 20 °C), 1,475 g·cm-3 (liquide, 39 °C) 1 | 0,3 | Blanc argenté | 7440-17-7 2 | 231-126-6 | 85,4678 ± 0,0003 u1 | 235 pm (265 pm) | 220 ± 9 pm 3 | 244 pm | [Kr] 5s1 | 2, 8, 18, 8, 1 | 1 | base forte | cubique centré | Solide | 39,30 °C 1 | 688 °C 1 | 2,192 kJ·mol-1 | 72,216 kJ·mol-1 |  |  |  | 55,76×10-6 m3·mol-1 | 1 Pa à 160,85 °C | 1 300 m·s-1 à 20 °C | 0,82 | 363 J·kg-1·K-1 | 7,79×106 S·m-1 | 58,2 W·m-1·K-1
Strontium | Sr | 38 | Métal alcalino-terreux | 2 (IIA), 5, s | 2,64 g·cm-3 1 | 1,5 | Blanc argenté, métallique | 7440-24-6 2 | 231-133-4 | 87,62 ± 0,01 u1 | 219 pm | 195 ± 10 pm 3 | 249 pm 4 | [Kr] 5s2 | 2, 8, 18, 8, 2 | 2 | base forte | Cubique à faces centrées | Solide (paramagnétique) | 777 °C 1 | 1 382 °C 1 | 8,3 kJ·mol-1 | 144 kJ·mol-1 |  |  |  | 33,94×10-6 m3·mol-1 | 246 Pa à 768,85 °C |  | 0,95 | 300 J·kg-1·K-1 | 7,62×106 S·m-1 | 35,3 W·m-1·K-1
Yttrium | Y | 39 | Métaux de transition | 3, 5, d | 4,469 g·cm-3 (25 °C)1 |  | Blanc argenté | 7440-65-5 2 | 231-174-8 | 88,90584 ± 0,00002 u | 180 pm (212 pm) | 190 ± 7 pm 3 |  | [Kr] 4d1 5s2 | 2, 8, 18, 9, 2 | 3 | base faible | Hexagonal compact | Solide | 1 522 °C 1 | 3 345 °C 1 | 11,4 kJ·mol-1 | 363 kJ·mol-1 |  |  |  | 19,88×10-6 m3·mol-1 | 5,31 Pa, à 1 525,85 °C | 3 300 m·s-1 à 20 °C | 1,22 | 300 J·kg-1·K-1 | 1,66×106 S·m-1 | 17,2 W·m-1·K-1
Zirconium | Zr | 40 | Métaux de transition | 4, 5, d | 6,52 g·cm-3 (20 °C)1 | 5 | Blanc argenté | 7440-67-7 2 | 231-176-9 | 91,224 ± 0,002 u1 | 155 pm (206 pm) | 175 ± 7 pm 3 | 160 pm (?) | [Kr] 4d2 5s2 | 2, 8, 18, 10, 2 | 4 | amphotère | Hexagonal compact | Solide | 1 855 °C 1 | 4 409 °C 1 | 16,9 kJ·mol-1 | 573,2 kJ·mol-14 |  |  |  | 14,02×10-6 m3·mol-1 | 1,68 mPa à 1 851,85 °C | 3 800 m·s-1 à 20 °C | 1,33 | 25,36 J·mol-1·K-1 (25 °C) | 2,36×106 S·m-1 | 22,7 W·m-1·K-1
Niobium | Nb | 41 | Métaux de transition | 5, 5, d | 8,57 g·cm-3 (20 °C)1 | 6 | gris métallique | 7440-03-1 | 231-113-5 | 92,90637 ± 0,00002 u1 | 145 pm (198 pm) | 164 ± 6 pm 2 |  | [Kr] 4d4 5s1 | 2, 8, 18, 12, 1 | 5, 3 | Acide faible | cubique centré | Solide | 2 477 °C 1 | 4 744 °C 1 | 26,4 kJ·mol-1 | 696,6 kJ·mol-1 |  |  |  | 14,02×10-6 m3·mol-1 | 0,0755 Pa à 2 467,85 °C | 3 480 m·s-1 à 20 °C | 1,6 | 265 J·kg-1·K-1 | 6,93×106 S·m-1 | 53,7 W·m-1·K-1
Molybdène | Mo | 42 | Métaux de transition | 6, 5, d | 10,22 g·cm-3 (20 °C)1 | 5,5 | gris métallique | 7439-98-7 | 231-107-2 | 95,95 ± 0,02 u | 145 pm | 154 ± 5 pm 2 |  | [Kr] 4d5 5s1 | 2, 8, 18, 13, 1 | 2, 3, 4, 5, 6 | acide fort | cubique centré | Solide | 2 623 °C 1 | 4 639 °C 1 | 26,4 kJ·mol-1 | 598 kJ·mol-1 |  |  |  | 9,38×10-6 m3·mol-1 | 0,0755 Pa |  | 2,16 | 250 J·kg-1·K-1 | 18,7×106 S·m-1 | 138 W·m-1·K-1
Tchnétium | Tc | 43 | Métaux de transition | 7, 5, d | 11,50 g·cm-3 (calculée)1 |  | gris métallique | 7440-26-8 2 | 231-136-0 | 98 u | 135 pm (183 pm) | 147 ± 7 pm 3 |  | [Kr] 4d5 5s2 | 2, 8, 18, 13, 2 | 7 | acide fort | Hexagonal compact | Solide | 2 157 °C 1 | 4 265 °C 1 | 24 kJ·mol-1 | 660 kJ·mol-1 |  |  |  | 8,63×10-6 m3·mol-1 | 0,0229 Pa (2 467,85 °C) |  | 1,9 | 210 J·kg-1·K-1 | 6,7×106 S·m-1 | 50,6 W·m-1·K-1
Ruthénium | Ru | 44 | Métaux de transition | 8, 5, d | 12,1 g·cm-3 (20 °C)1 | 6,5 | Blanc argenté, métallique | 7440-18-8 2 | 231-127-1 | 101,07 ± 0,02 u1 | 130 pm (178 pm) | 146 ± 7 pm 3 |  | [Kr] 4d7 5s1 | 2, 8, 18, 15, 1 | 2, 3, 4, 6, 8 | Acide faible | Hexagonal compact | Solide | 2 334 °C 1 | 4 150 °C 1 | 24 kJ·mol-1 | 595 kJ·mol-1 |  |  |  | 8,17×10-3 m3·mol-1 | 1,4 Pa à 2 249,85 °C | 5 970 m·s-1 à 20 °C | 2,2 | 238 J·kg-1·K-1 | 13,7×106 S·m-1 | 117 W·m-1·K-1
Rhodium | Rh | 45 | Métaux de transition | 9, 5, d | 12,41 g·cm-3 (20 °C)1 | 6 | Blanc argenté, métallique | 7440-16-6 2 | 231-125-0 | 102,90550 ± 0,00002 u1 | 135 pm (173 pm) | 142 ± 7 pm 3 |  | [Kr] 4d8 5s1 | 2, 8, 18, 16 et 1 | 2, 3 et 4 | Amphotère | Cubique à faces centrées | Solide | 1 964 °C 1 | 3 695 °C 1 | 21,5 kJ·mol-1 | 493 kJ·mol-1 |  |  |  | 8,28×10-3 m3·mol-1 | 0,633 Pa à 1 965,85 °C | 4 700 m·s-1 à 20 °C | 2,28 | 0,242 J·kg-1·K-1 | 21,1×106 S·m-1 | 150 W·m-1·K-1
Palladium | Pd | 46 | Métaux de transition | 10, 5, d | 12,02 g·cm-3 (20 °C)1 | 4,75 | Blanc argenté métallique | 2023568 | 231-115-6 | 106,42 ± 0,01 u 1 | 140 pm (169 pm) | 139 ± 6 pm 2 | 163 pm | [Kr] 4d10 | 2, 8, 18, 18, 0 | 0, 1, 2, 4, 6 | base faible | Cubique à faces centrées | Solide | 1 554,8 °C 1 | 2 963 °C 1 | 16,74 kJ·mol-1 (1 554,9 °C)3 | 357 kJ·mol-1 |  |  |  | 8,56×10-3 m3·mol-1 | 1,33 Pa à 1 551,85 °C | 3 070 m·s-1 à 20 °C | 2,20 | 26,0 J·K-1·mol-1 (cristaux, 25 °C); 20,8 J·K-1·mol-1 (gaz, 25 °C)3 | 9,5×106 S·m-1 | 71,8 W·m-1·K-1
Argent | Ag | 47 | Métaux de transition | 11, 5, d | 10,50 g·cm-3 (20 °C)1; 9,35 g·cm-3 (liquide, 961,9 °C), 9,05 g·cm-3 (liquide, 1 250 °C)2 | 2,5 | Blanc argenté métallique | 7440-22-4 3 | 231-131-3 | 107,8682 ± 0,0002 u1 | 160 pm (165 pm) | 145 ± 5 pm 4 | 172 pm | [Kr] 4d10 5s1 | 2, 8, 18, 18, 1 | ±1 | amphotère | Cubique à faces centrées | Solide | 961,78 °C (congélation)5 | 2 162 °C 1; 2 212 °C 6 | 104,2 J·g-1 7 | 2,636 kJ·g-1 7 |  |  |  | 10,27×10-6 m3·mol-1 | 1×10-6 Pa (684 °C); 1×10-4 Pa (828 °C); 1×10-2 Pa (1 028 °C); 1 Pa (1 330 °C); 1×101 Pa (1 543 °C); 1×102 Pa (1 825 °C)7 | 2 600 m·s-1 à 20 °C | 1,93 | solide :234 J·kg-1·K-1 (0 °C); 238 J·kg-1·K-1 (100 °C); 282 J·kg-1·K-1 (527 °C);297 J·kg-1·K-1 (961 °C);liquide : 310 J·kg-1·K-1 (961–2227°C)7 | 63×106 S·m-1 | 429 W·m-1·K-1
Cadmium | Cd | 48 | Métaux de transition | 12, 5, d | 8,69 g·cm-3 (20 °C)1 | 2 | gris métallique | 7440-43-9 2 | 231-152-8 | 112,414 ± 0,004 u 1 | 155 pm (161 pm) | 144 ± 9 pm 3 | 158 pm | [Kr] 4d10 5s2 | 2, 8, 18, 18, 2 | 2 | base faible | Hexagonal | Solide | 321,07 °C 1 | 767 °C 1 | 6,192 kJ·mol-1 | 99,87 kJ·mol-1 (1 atm, 767 °C)1 |  |  |  | 13,00×10-3 m3·mol-1 | 14,8 Pa | 2 310 m·s-1 à 20 °C | 1,69 | 233 J·kg-1·K-1 | 13,8×106 S·m-1 | 96,8 W·m-1·K-1
Indium | In | 49 | Métaux pauvres | 13 (IIIA), 5, p | 7,31 g·cm-3 (20 °C)1 | 1,2 | gris blanc | 7440-74-6 2 | 231-180-0 | 114,818 ± 0,003 u 1 | 155 pm (156 pm) | 142 ± 5 pm 3 | 193 pm | [Kr] 4d10 5s2 5p1 | 2, 8, 18, 18, 3 | 3 | amphotère | Tétragonal | Solide | 156,5985 °C (congélation)4 | 2 072 °C 1 | 3,263 kJ·mol-1 | 231,5 kJ·mol-1 |  |  |  | 15,76×10-3 m3·mol-1 | 1,42×10-17 Pa à 156,6 °C [réf. souhaitée] | 1 215 m·s-1 à 20 °C | 1,78 | 233 J·kg-1·K-1 | 11,6×106 S·m-1 | 81,6 W·m-1·K-1
Etain | Sn | 50 | Métaux pauvres | 14, 5, p | 5,77 g·cm-3 (gris), 7,29 g·cm-3 (blanc) | 1,5 | gris-argenté | 7440-31-5 2 | 231-141-8 | 118,710 ± 0,007 u 1 | 145 pm (145 pm) | 139 ± 4 pm 3 | 217 | [Kr] 4d10 5s2 5p2 | 2, 8, 18, 18, 4 | 0, +2, +4 | amphotère | Tétragonal | Solide | 231,928 °C (congélation)4 | 2 602 °C 1 | 7,029 kJ·mol-1 | 295,8 kJ·mol-1 |  |  |  | 16,3 cm3·mol-1 5 | 5,78×10-21 Pa à 231,85 °C 5 | 2 500 m·s-1 à 20 °C | 1,96 | 228 J·kg-1·K-1 | 9,17×106 S·m-1 | 66,6 W·m-1·K-1
Antimoine | Sb | 51 | Métalloïdes | 15, 5, p | 6,68 g·cm-3 (20 °C)1 | 3 | gris métallique | 7440-36-0 2 | 231-146-5 | 121,760 ± 0,001 u | 145 pm (133 pm) | 139 ± 5 pm 3 |  | [Kr] 4d10 5s2 5p3 | 2, 8, 18, 18, 5 | ±1 | Acide faible | Rhomboédrique | Solide | 630,63 °C 1 | 1 587 °C 1 | 19,87 kJ·mol-1 | 77,14 kJ·mol-1 |  |  |  | 18,19×10-3 m3·mol-1 |  |  | 2,05 | 210 J·kg-1·K-1 | 2,88×106 S·m-1 | 24,3 W·m-1·K-1
Tellure | Te | 52 | Métalloïdes | 16, 5, p | 6,23 g·cm-3 (20 °C)1 | 2,25 | gris argenté | 13494-80-9 2 | 236-813-4 | 127,60 ± 0,03 u 1 | 140 pm (123 pm) | 138 ± 4 pm 3 | 206 | [Kr] 4d10 5s2 5p4 | 2, 8, 18, 18, 6 | ±2, 4, 6 | acide faible | Hexagonal | solide diamagnétique | 449,51 °C 1 | 988 °C 1 | 17,49 kJ·mol-1 | 114,1 kJ·mol-1 (1 atm, 988 °C)1 |  |  |  | 20,46×10-3 m3·mol-1 | 1,3 mbar (520 °C)4 | 2 610 m·s-1 à 20 °C | 2,1 | 202 J·kg-1·K-1 | 200 S·m-1 | 2,35 W·m-1·K-1
Iode | I | 53 | Halogène | 17 (VII), 5, p | 11,27 g·l-1 (gaz), 4,93 g·cm-3 (solide, 20 °C) |  | gris foncé violacé | 14362-44-8 2(élément); 7553-56-2 (diiode) | 231-442-4 (diiode) | 126,90447 ± 0,00003 u1 | 140 pm (115 pm) | 139 ± 3 pm 3 | 215 pm4 | [Kr] 4d10 5s2 5p5 | 2, 8, 18, 18, 7 | ±1, 5, 7 | Acide fort | orthorhombique | Solide | 113,7 °C 1 | 184,4 °C 1 | 7,824 kJ·mol-1 | 20,752 kJ·mol-1 | 546 °C 1 |  |  | 25,72×10-3 m3·mol-1 |  |  | 2,66 | 145 J·kg-1·K-1 | 8,0×10-8 S·m-1 | 0,449 W·m-1·K-1
Xénon | Xe | 54 | Gaz rare | 18 (VIIIA), 5, p | 5,887 ± 0,009 g·l-1 (gaz), 2,95 g·cm-3 (liquide, -109 °C)1 |  | incolore | 7440-63-3 | 231-172-7 | 131,293 ± 0,006 u 1 | (108 pm) | 140 ± 9 pm 2 | 216 pm | [Kr] 4d10 5s2 5p6 | 2, 8, 18, 18, 8 | 0, 1, 2, 4, 6, 8 | acide (XeO3 et XeO4) | Cubique à faces centrées | Gaz | −111,74 °C 1 | −108,09 °C 1 | 2,297 kJ·mol-1 | 12,57 kJ·mol-1 (1 atm, −108,09 °C)1 | 16,58 °C 1 |  |  | 22,414×10-3 m3·mol-1 à 0°C et 1 atmosphère |  | 1 090 m·s-1 à 20 °C | 2,6 | 158 J·kg-1·K-1 |  | 5,69×10-3 W·m-1·K-1
Césium | Cs | 55 | Métal alcalain | 1 (IA), 6, s | 1,873 g·cm-3 (20 °C)1 | 5,5 | argenté-doré | 7440-46-2 2 | 231-155-4 | 132,90545196 ± 0,00000006 u1 | 260 pm (298 pm) | 244 ± 11 pm 3 |  | [Xe] 6s1 | 2, 8, 18, 18, 8, 1 | 1 | base forte | cubique centré | Solide | 28,44 °C 1 | 671 °C 1 | 2,092 kJ·mol-1 | 67,74 kJ·mol-1 |  |  |  | 70,94×10-6 m3·mol-1 | 2,5 Pa |  | 0,79 | 240 J·kg-1·K-1 | 4,89×106 S·m-1 | 35,9 W·m-1·K-1
Baryum | Ba | 56 | Métal alcalino-terreux | 2 (IIA), 6, s | 3,62 g·cm-3 (20 °C)1 | 1,25 | Blanc argenté | 7440-39-3 2 | 231-149-1 | 137,327 ± 0,007 u | 215 pm (253 pm) | 215 ± 11 pm 3 |  | [Xe] 6s2 | 2, 8, 18, 18, 8, 2 | 2 | base forte | cubique centré | Solide (paramagnétique) | 727 °C 1 | 1 897 °C 1 , 1 637 °C | 7,75 kJ·mol-1 | 140 kJ·mol-1 (1 atm, 1 897 °C)1 |  |  |  | 38,16×10-6 m3·mol-1 | 0,0013 mbar (547 °C) 4 | 1 620 m·s-1 à 20 °C | 0,89 | 204 J·kg-1·K-1 | 10×106 S·m-1 | 18,4 W·m-1·K-1
Lanthane | La | 57 | Lanthanides | 3, 6, f | 6,145 g·cm-3 (25 °C)1 | 2,5 | Blanc argenté | 7439-91-0 2 | 231-099-03 | 138,90547 ± 0,00007 u1 | 195 pm | 207 ± 8 pm 4 |  | [Xe] 5d1 6s2 | 2, 8, 18, 18, 9, 2 | 3 | base forte | Hexagonal compact | Solide | 920 °C 1 | 3 464 °C 1 | 6,2 kJ·mol-1 | 414 kJ·mol-1 |  |  |  | 22,39×10-6 m3·mol-1 | 1,33×10-7 Pa à 1 193 K | 2 475 m·s-1 à 20 °C | 1,1 | 190 J·kg-1·K-1 | 1,26×106 S·m-1 | 13,5 W·m-1·K-1
Cérium | Ce | 58 | Lanthanides | L/A, 6, f | 6,770 g·cm-3 (25 °C)1 | 2,5 | Blanc argenté | 7440-45-1 2 |  | 140,116 ± 0,001 u 1 | 185 pm | 204 ± 9 pm 3 |  | [Xe] 4f1 5d1 6s2 | 2, 8, 18, 19, 9, 2 | 3,4 | basique | Cubique à faces centrées | Solide | 799 °C 1 | 3 443 °C 1 | 5,46 kJ·mol-1 | 414 kJ·mol-1 |  |  |  | 20,69×10-3 m3·mol-1 |  | 2 100 m·s-1 à 20 °C | 1,12 | 190 J·kg-1·K-1 | 1,15×106 S·m-1 | 11,4 W·m-1·K-1
Praséodyme | Pr | 59 | Lanthanides | L/A, 6, f | 6,773 g·cm-3 1 |  | Blanc argenté | 7440-10-0 |  | 140,90766 ± 0,00002 u1 | 185 pm (247 pm) | 203 ± 7 pm 2 |  | [Xe] 4f3 6s2 | 2, 8, 18, 21, 8, 2 | 3 | basique | Hexagonal compact | Solide | 931 °C 1 | 3 520 °C 1 | 6,89 kJ·mol-1 | 296,8 kJ·mol-1 |  |  |  | 20,8×10-6 m3·mol-1 | 1,333224×10-6 Pa (1 193 K) | 2 280 m·s-1 à 20 °C | 1,13 | 193 J·kg-1·K-1 | 1,48×106 S·m-1 | 12,5 W·m-1·K-1
Néodyme | Nd | 60 | Lanthanides | L/A, 6, f | 7,008 g·cm-3 (25 °C)1 |  | Blanc argenté | 7440-00-8 |  | 144,242 ± 0,003 u1 | 185 pm (206 pm) | 201 ± 6 pm 2 |  | [Xe] 4f4 6s2 | 2, 8, 18, 22, 8, 2 | 3 | basique | Hexagonal compact | Solide | 1 016 °C 1 | 3 074 °C 1 | 7,14 kJ·mol-1 | 273 kJ·mol-1 |  |  |  | 20,59×10-6 m3·mol-1 | 535 mbar (2 870 °C)3 | 2 330 m·s-1 à 20 °C | 1,14 | 190 J·kg-1·K-1 | 1,57×106 S·m-1 | 16,5 W·m-1·K-1
Prométhium | Pm | 61 | Lanthanides | L/A, 6, f | 7,264 g·cm-3 (25 °C)1 |  | Blanc argenté | 7440-12-2 2 | 231-121-9 | 145 u | 185 pm (205 pm) | 199 pm 3 |  | [Xe] 4f5 6s2 | 2, 8, 18, 23, 8, 2 | 3 | basique | Hexagonal compact | Solide | 1 042 °C 1 | 3 000 °C (estimation)1 | 86,7 kJ·mol-1 |  |  |  |  | 20,23×10-6 m3·mol-1 |  |  | 1,13 | 180 J·kg-1·K-1 |  | 17,9 W·m-1·K-1
Samarium | Sm | 62 | Lanthanides | L/A, 6, f | 7,520 g·cm-3 (25 °C, α)1 |  | Blanc argenté | 7440-19-9 2 | 231-128-7 | 150,36 ± 0,03 u1 | 185 pm (238 pm) | 198 ± 8 pm 3 |  | [Xe] 4f6 6s2 | 2, 8, 18, 24, 8, 2 | 3 | basique | Rhomboédrique | Solide | 1 072 °C 1 | 1 794 °C 1 | 8,63 kJ·mol-1 | 166,4 kJ·mol-1 |  |  |  | 19,98×10-6 m3·mol-1 | 563 Pa à 1 345 K | 2 130 m·s-1 à 20 °C | 1,17 | 200 J·kg-1·K-1 | 0,956×106 S·m-1 | 13,3 W·m-1·K-1
Europium | Eu | 63 | Lanthanides | L/A, 6, f | 5,244 g·cm-3 (25 °C)1 |  | Blanc argenté | 7440-53-1 2 | 231-161-73 | 151,964 ± 0,001 u 1 | 185 pm (247 pm) | 198 ± 6 pm 4 |  | [Xe] 4f7 6s2 | 2, 8, 18, 25, 8, 2 | 3 | base | cubique centré | Solide | 822 °C 1 | 1 596 °C 1 | 9,21 kJ·mol-1 | 143,5 kJ·mol-1 |  |  |  | 28,97×10-6 m3·mol-1 | 144 Pa à 1 095 K |  | 1,2 | 180 J·kg-1·K-1 | 1,12×106 S·m-1 | 13,9 W·m-1·K-1
Gadolinium | Gd | 64 | Lanthanides | L/A, 6, f | 7,901 g·cm-3 (25 °C)1 |  | blanc argenté | 7440-54-2 2 |  | 157,25 ± 0,03 u 1 | 188 pm (233 pm) | 196 ± 6 pm 3 |  | [Xe] 4f7 5d1 6s2 | 2, 8, 18, 25, 9, 2 | 3 | basique | Hexagonal compact | Solide | 1 313 °C 1 | 3 273 °C 1 | 10,05 kJ·mol-1 | 359,4 kJ·mol-1 |  |  |  | 19,9×10-6 m3·mol-1 | 24 400 Pa à 1 585 K | 2 680 m·s-1 à 20 °C | 1,20 | 230 J·kg-1·K-1 | 0,736×106 S·m-1 | 10,6 W·m-1·K-1
Terbium | Tb | 65 | Lanthanides | L/A, 6, f | 8,230 g·cm-3 1 |  | Blanc argenté | 7440-27-9 2 |  | 158,92534 ± 0,00002 u1 | 175 pm (225 pm) | 194 ± 5 pm 3 |  | [Xe] 4f9 6s2 | 2, 8, 18, 27, 8, 2 | 3 | basique | Hexagonal compact | Solide | 1 356 °C 1 | 3 230 °C 1 | 10,8 kJ·mol-1 | 330,9 kJ·mol-1 |  |  |  | 19,3×10-6 m3·mol-1 |  |  | 1,20 | 180 J·kg-1·K-1 | 0,889×106 S·m-1 | 11,1 W·m-1·K-1
Dysprosium | Dy | 66 | Lanthanides | L/A, 6, f | 8,551 g·cm-3 (25 °C)1 |  | Blanc argenté | 7429-91-6 2 | 231-073-93 | 160,500 ± 0,001 u 1 | 175 pm (228 pm) | 192 ± 7 pm 4 |  | [Xe] 4f10 6s2 | 2, 8, 18, 28, 8, 2 | 3 | basique | Hexagonal compact | Solide | 1 412 °C 1 | 2 567 °C 1 | 11,06 kJ·mol-1 | 230 kJ·mol-1 |  |  |  | 19,01×10-6 m3·mol-1 |  | 2 170 m·s-1 à 20 °C | 1,22 | 170 J·kg-1·K-1 | 0,889×106 S·m-1 | 11,1 W·m-1·K-1
Holmium | Ho | 67 | Lanthanides | L/A, 6, f | 8,795 g·cm-3 (25 °C)1 |  | Blanc argenté métallique | 7440-60-0 2 |  | 164,93033 ± 0,00002 u1 | 247 pm | 192 ± 7 pm 3 |  | [Xe] 4f11 6s2 | 2, 8, 18, 29, 8, 2 | 3 | basique | Hexagonal compact | Solide | 1 472 °C 1 | 2 700 °C 1 | 11,76 kJ·mol-1 | 241 kJ·mol-1 |  |  |  | 19,01×10-3 m3·mol-1 |  | 2 170 m·s-1 à 20 °C | 1,23 | 160 J·kg-1·K-1 | 1,24×106 S·m-1 | 16,2 W·m-1·K-1
Erbium | Er | 68 | Lanthanides | L/A, 6, f | 9,066 g·cm-3 (25 °C)1 |  | blanc métallique | 7440-52-0 2 | 231-160-1 | 167,259 ± 0,003 u 1 | 175 pm (226 pm) | 189 ± 6 pm 3 |  | [Xe] 4f12 6s2 | 2, 8, 18, 30, 8, 2 | 3 | basique | Hexagonal compact | Solide | 1 529 °C 1 | 2 868 °C 1 | 17,2 kJ·mol-1 | 261 kJ·mol-1 | [5 empty] | 2 830 m·s-1 à 20 °C | 1,24 | 170 J·kg-1·K-1 | 1,17×106 S·m-1 | 14,3 W·m-1·K-1
Thulium | Tm | 69 | Lanthanides | L/A, 6, f | 9,321 g·cm-3 (25 °C)1 |  | Blanc argenté | 7440-30-4 2 |  | 168,93422 ± 0,00002 u | 175 pm (222 pm) | 190 ± 10 pm 3 |  | [Xe] 4f13 6s2 | 2, 8, 18, 31, 8, 2 | 3 | basique | Hexagonal compact | Solide | 1 545 °C 1 | 1 950 °C 1 | 16,84 kJ·mol-1 | 191 kJ·mol-1 |  |  |  | 19,1×10-3 m3·mol-1 |  |  | 1,25 | 160 J·kg-1·K-1 | 1,5×106 S·m-1 | 16,8 W·m-1·K-1
Ytterbium | Yb | 70 | Lanthanides | L/A, 6, f | 6,903 g·cm-3 (α) |  | Blanc argenté | 7440-64-4 2 |  | 173,04 ± 0,03 u1 | 175 pm (222 pm) | 187 ± 8 pm 3 |  | [Xe] 4f14 6s2 | 2,8,18,32,8,2 | 3 | basique | Cubique à faces centrées | Solide | 824 °C 1 | 1 196 °C 1 | 7,66 kJ·mol-1 | 128,9 kJ·mol-1 |  |  |  | 24,84×10-3 m3·mol-1 |  | 1 590 m·s-1 à 20 °C | 1,1 | 150 J·kg-1·K-1 | 3,51×106 S·m-1 | 34,9 W·m-1·K-1
Lutécium | Lu | 71 | Lanthanides | L/A, 6, d | 9,841 g·cm-3 (25 °C)1 |  | Blanc argenté | 7439-94-3 |  | 174,967 ± 0,001 u 1 | 175 pm (217 pm) | 187 ± 8 pm 2 |  | [Xe]4f14 5d1 6s2 | 2, 8, 18, 32, 9, 2 | 3 | base faible | Hexagonal compact | Solide | 1 663 °C 1 | 3 402 °C 1 | 18,6 kJ·mol-1 | 355,9 kJ·mol-1 |  |  |  | 17,78×10-6 m3·mol-1 | 2 460 Pa à 1 936 K |  | 1,27 | 150 J·kg-1·K-1 | 1,85×106 S·m-1 | 16,4 W·m-1·K-1
Hafnium | Hf | 72 | Métaux de transition | 4 (IVB), 6, d | 13,281 g·cm-3 (20 °C)1 | 5,5 | Gris acier | 7440-58-6 2 | 231-166-4 | 178,49 ± 0,02 u 1 | 155 pm (208 pm) | 175 ± 10 pm 3 | 161 pm | [Xe]4f14 5d2 6s2 | 2, 8, 18, 32, 10, 2 | 4 | amphotère | Hexagonal compact | Solide | 2 233 °C 1 | 4 603 °C 1 | 24,06 kJ·mol-1 | 575 kJ·mol-1 |  |  |  | 13,44×10-6 m3·mol-1 | 1,12 mPa à 2 500 K | 3 010 m·s-1 à 20 °C | 1,3 | 140 J·kg-1·K-1 | 3,12×106 S·m-1 | 18,4 W·m-1·K-1
Tantale | Ta | 73 | Métaux de transition | 5 (VB), 6, d | 16,4 g·cm-3 1 | 6,5 ou ~1700 HV | Bleu gris | 7440-25-7 2 | 231-135-5 | 180,94788 ± 0,00002 u1 | 145 pm (200 pm) | 170 ± 8 pm 3 |  | [Xe]4f14 5d3 6s2 | 2, 8, 18, 32, 11, 2 | 5 | acide | cubique centré | Solide | 3 017 °C 1 | 5 458 °C 1 | 743 kJ·mol-1 | 753 kJ·mol-14 |  |  |  | 10,85×10-6 m3·mol-1 | 1 Pa à 3 024 °C; 10 Pa à 3 324 °C;100 Pa à 3 684 °C; 1 kPa à 4 122 °C; 10 kPa à 4 666 °C; 100 kPa à 5 361 °C4 | 3 400 m·s-1 à 20 °C | 1,5 | 25,4 J·K-1·mol-1 (cristal); | 7,61×106 S·m-1 | 57,5 W·m-1·K-1
Tungstène | W | 74 | Métaux de transition | 6, 6, d | 19,3 g·cm-3 (20 °C)1 | 7,5 | Gris blanc | 7440-33-7 2 | 231-143-9 | 183,84 ± 0,01 u 1 | 135 pm (193 pm) | 162 ± 7 pm 3 | 137 pm | [Xe]4f14 5d4 6s2 | 2, 8, 18, 32, 12, 2 | 6, 5, 4, 3, 2 | acide | cubique centré | Solide | 3 422 °C 1 | 5 555 °C 1 | 35,4 kJ·mol-1 | 824 kJ·mol-1 |  |  |  | 9,47×10-6 m3·mol-1 | 4,27 Pa à 3 680 K | 4,27 Pa à 3 680 K | 2,36 | 130 J·kg-1·K-1 | 8,9×106 S·m-1 | 174 W·m-1·K-1
Rhénium | Re | 75 | Métaux de transition | 7 (VIIB), 6, d | 20,8 g·cm-3 (20 °C)1 | 7 | Blanc argenté | 7440-15-5 2 | 231-124-5 | 186,207 ± 0,001 u1 | 135 pm (188 pm) | 151 ± 7 pm 3 |  | [Xe]4f145d56s2 | 2, 8, 18, 32, 13, 2 | 6, 4, 2, -2 | acide | Hexagonal compact | Solide | 3 185 °C 1 | 5 596 °C 1 | 33,2 kJ·mol-1 | 715 kJ·mol-1 |  |  |  | 8,86×10-6 m3·mol-1 | 3,24 Pa à 3 453 K | 4 700 m·s-1 à 20 °C | 1,9 | 137 J·kg-1·K-1 | 5,42×106 S·m-1 | 47,9 W·m-1·K-1
Osmium | Os | 76 | Métaux de transition | 8 (VIIIB), 6, d | 22,587 g·cm-3 1 | 7 | Bleu gris | 2023537 | 231-114-0 | 190,23 ± 0,03 u 1 | 130 pm (185 pm) | 144 ± 4 pm 2 |  | [Xe]4f14 5d6 6s2 | 2, 8, 18, 32, 14, 2 | ± 0,7 | acide | Hexagonal compact | Solide | 3 033 °C 1 | 5 012 °C 1 | 31,8 kJ·mol-1 | 627,6 kJ·mol-1 |  |  |  | 8,42×10-6 m3·mol-1 | 2,52 Pa (3 300 K) | 4 940 m·s-1 (20 °C) | 2,2 | 130 J·kg-1·K-1 | 10,9×106 S·m-1 | 87,6 W·m-1·K-1
Iridium | Ir | 77 | Métaux de transition | 9, 6, d | 22,562 g·cm-3 (20 °C)1 | 6,5 | Argenté blanc | 7439-88-5 2 |  | 192,217 ± 0,003 u 1 | 135 pm (180 pm) | 141 ± 6 pm 3 |  | [Xe] 4f14 5d7 6s2 | 2, 8, 18, 32, 15, 2 | 2, 3, 4, 6 | base | Cubique à faces centrées | Solide | 2 446 °C 1 | 4 428 °C 1 | 26,1 kJ·mol-1 | 604 kJ·mol-1 |  |  |  | 8,52×10-6 m3·mol-1 | 1,47 Pa à 2 716 K | 4 825 m·s-1 à 20 °C | 2,20 | 130 J·kg-1·K-1 | 19,7×106 S·m-1 | 147 W·m-1·K-1
Platine | Pt | 78 | Métaux de transition | 10, 6, d | 21,45 g·cm-3 | 3,5 | blanc-gris | 2023600 | 231-116-1 | 195,084 ± 0,009 u1 | 135 pm (177 pm) | 136 ± 5 pm 2 | 175 pm | [Xe]4f145d96s1 | 2, 8, 18, 32, 17, 1 | 2, 4 | base | Cubique à faces centrées | Solide | 1 768,2 °C 1 | 3 825 °C 1 | 19,6 kJ·mol-1 | 510 kJ·mol-1 |  |  |  | 9,09×10-6 m3·mol-1 | 31,2 mPa | 2 680 m·s-1 à 20 °C | 2,28 | 130 J·kg-1·K-1 | 9,66×106 S·m-1 | 71,6 W·m-1·K-1
Or | Au | 79 | Métaux de transition | 11, 6, d | ~19,3 g·cm-3 (20 °C)1 | 2,5 | - jaune métallique par réflexion sur une surface d'or ; | 7440-57-5 2 | 231-165-9 | 196,966569 ± 4×10-6 u1 | 135 pm (174 pm) | 136 ± 6 pm 3 | 166 pm | [Xe] 4f14 5d10 6s1 | 2, 8, 18, 32, 18, 1 | 3, 1 | amphotère | Cubique à faces centrées | Solide | 1 064,18 °C (congélation)4 | 2 856 °C 1 | 12,55 kJ·mol-1 | 324 kJ·mol-1 (1 atm, 2 856 °C)1 |  |  |  | 10,21×10-6 m3·mol-1 | 0,237 mPa | 1 740 m·s-1 à 20 °C | 2,54 | 128 J·kg-1·K-1 | 45,2×106 S·m-1 | 317 W·m-1·K-1
Mercure | Hg | 80 | Métaux de transition | 12, 6, d | 13,546 g·cm-3 (20 °C)1 | 1,5 | Argenté blanc | 7439-97-6 | 231-106-7 | 200,59 ± 0,02 u1 | 150 pm (171 pm) | 132 ± 5 pm 2 | 155 pm | [Xe] 4f14 5d10 6s2 | 2, 8, 18, 32, 18, 2 | 2, 1 | base faible | Rhomboédrique | Liquide | −38,842 °C3 | 356,62 °C 1 | 2,295 kJ·mol-1 | 59,11 kJ·mol-1 (1 atm, 356,62 °C)1 | 1 477 °C 1 |  |  | 14,09×10-6 m3·mol-1 | 0,00163 mbar (20 °C) | 1 407 m·s-1 à 20 °C | 2,00 | 138,8 J·kg-1·K-1 | 1,04×106 S·m-1 | 8,34 W·m-1·K-1
Thallium | Ti | 81 | Métal pauvre | 13 (IIIA), 6, p | 11,85 g·cm-3 (20 °C)1 | 1,2 | Blanc-gris | 7440-28-0 2 | 231-138-1 | 204,3833 ± 0,0002 u1 | 190 pm (156 pm) | 145 ± 7 pm 3 | 196 pm | [Xe]4f14 5d10 6s2 6p1 | 2, 8, 18, 32, 18, 3 | 3,1 | basique | Hexagonal | Solide | 304 °C 1 | 1 473 °C 1 | 4,142 kJ·mol-1 | 164,1 kJ·mol-1 |  |  |  | 17,22×10-6 m3·mol-1 | 5,33×10-6 Pa à 577 K | 818 m·s-1 à 20 °C | 1,62 | 129 J·kg-1·K-1 | 6,17×106 S·m-1 | 46,1 W·m-1·K-1
Plomb | Pb | 82 | Métaux pauvres | 14, 6, p | 11,35 g·cm-3 (20 °C)1 | 1,5 | blanc-gris | 7439-92-1 | 231-100-4 | 207,2 ± 0,1 u1 | 180 pm (154 pm) | 146 ± 5 pm 2 | 202 pm | [Xe]4f14 5d10 6s2 6p2 | 2, 8, 18, 32, 18, 4 | 4, 2 | amphotère | Cubique à faces centrées | Solide | 327,46 °C 1 | 1 749 °C 1 | 4,799 kJ·mol-1 | 179,5 kJ·mol-1 (1 atm, 1 749 °C)1 |  |  |  | 18,26×10-6 m3·mol-1 | 1,3 mbar (973 °C)3 | 1 260 m·s-1 à 20 °C | 2,33 | 129 J·kg-1·K-1 | 4,81×106 S·m-1 | 35,3 W·m-1·K-1
Bismuth | Bi | 83 | Métaux pauvres | 15, 6, p | 9,79 g·cm-3 (20 °C)1 | 2,5 (Mohs)2 | Argenté-irisé | 7440-69-9 3 | 231-177-4 | 208,98040 ± 0,00001 u | 160 pm (143 pm) | 148 ± 4 pm 4 | 152 pm | [Xe] 4f14 5d10 6s2 6p3 | 2, 8, 18, 32, 18, 5 | 3, 5 | acide | Rhomboédrique | Solide | 271,4 °C 1 | 1 564 °C 1 | 51 816 J·kg-1 2 | 151 kJ·mol-1 (1 atm, 1 564 °C)1 |  |  |  | 21,31×10-6 m3·mol-1 | 1,013×10-4 kPa (400 °C) | 1 790 m·s-1 à 20 °C | 2,02 | 122 J·kg-1·K-1 (20 °C)2 | 0,867×106 S·m-1 | 7,87 W·m-1·K-1
Polonium | Po | 84 | Métaux pauvres | 16 (VIA), 6, p | 9,20 g·cm-3 1 |  | Argenté | 2023663 |  | [209 u] | 190 pm (135 pm) | 140 ± 4 pm 2 |  | [Xe]4f14 5d10 6s2 6p4 | 2, 8, 18, 32, 18, 6 | 4, 2 | amphotère | cubique | Solide | 254 °C 1 | 962 °C 1 | 60,1 kJ·mol-1 |  |  |  |  | 22,97×10-6 m3·mol-1 | 0,0176 Pa à 527 K |  | 2,0 |  | 2,19×106 S·m-1 | 20 W·m-1·K-1
Astate | At | 85 | Halogène / métalloïde | 17 (VIIA), 6, p |  |  | métallique (?) | 142364-73-6 1 |  | 210 u |  | 150 pm 2 | 202 pm | [Xe] 4f14 5d10 6s2 6p5 | 2, 8, 18, 32, 18, 7 | ±1,3,5,7 | inconnu |  | Solide | 302 °C 3 | 610 K | 114 kJ·mol-1 | [7 empty] | 2,2 |  |  | 1,7 W·m-1·K-1
Radon | Rn | 86 | Gaz rare | 18 (VIIIA), 6, p | 9,73 g·l-1 (gaz), 4,4 g·cm-3 (liquide, −62 °C), 4 g·cm-3 (solide)1 |  | incolore | 10043-92-2 2 | 233-146-0 | [222 u] | 120 pm | 150 pm 3 |  | [Xe] 4f14 5d10 6s2 6p6 | 2, 8, 18, 32, 18, 8 | 0 | inconnu | Cubique à faces centrées | Gaz | -71 °C 1 | -61,7 °C 1 | 2,89 kJ·mol-1 | 16,4 kJ·mol-1 | 104 °C 1 |  |  | 50,50×10-3 m3·mol-1 |  |  | 2,1 | 94 J·kg-1·K-1 |  | 3,64×10-3 W·m-1·K-1
Francium | Fr | 87 | Métal alcalain | 1 (IA), 7, s | 1 870 kg·m-3 |  | métallique (?) | 7440-73-5 1 |  | (223 u) |  | 260 pm 2 | 348 pm | [Rn]7s1 | 2, 8, 18, 32, 18, 8, 1 | 1 | basique | cubique centré | Solide non magnétique | 27 °C 3 | 676,85 °C | [8 empty] | 0,7 |  | > 3×106 S·m-1 | 15 W·m-1·K-1
Radium | Ra | 88 | Métal alcalino-terreux | 2 (IIA), 7, s | 5 g·cm-3 1 |  | Blanc argenté | 7440-14-4 2 | 231-122-4 | 226,0254 u | 215 pm | 221 ± 2 pm 3 |  | [Rn]7s2 | 2, 8, 18, 32, 18, 8, 2 | 2 | base forte | cubique centré | Solide non magnétique | 696 °C 1 | 1 736,85 °C | 37 kJ·mol-1 |  |  |  |  | 41,09×10-6 m3·mol-1 | 327 Pa à 973 K |  | 0,9 | 94 J·kg-1·K-1 |  | 18,6 W·m-1·K-1
Actinium | Ac | 89 | Actinides | 3, 7, f | 10,07 g·cm-3 (calculée)1 |  | Argenté | 7440-34-8 2 |  | 227 u | 195 pm | 215 pm 3 |  | [Rn] 6d1 7s2 | 2, 8, 18, 32, 18, 9, 2 | 3 | neutre | Cubique à faces centrées | Solide | 1 050 °C 1 | 3 198 °C 1 | 62 kJ·mol-1 |  |  |  |  | 22,55×10-6 m3·mol-1 |  |  | 1,1 |  |  | 12 W·m-1·K-1
Thorium | Th | 90 | Actinides | L/A, 7, f | 11,72 g·cm-3 1 | 3 | Blanc argenté | 7440-29-1 2 |  | 232,0377 ± 0,0004 u | 179 pm | 206 ± 6 pm 3 |  | [Rn] 6d2 7s2 | 2, 8,18,32,18,10, 2 | 4 | base faible | Cubique à faces centrées | Solide | 1 750 °C 1 | 4 788 °C 1 | 16,1 kJ·mol-1 | 514,4 kJ·mol-1 |  |  |  | 19,80×10-6 m3·mol-1 |  | 2 490 m·s-1 à 20 °C | 1,3 | 120 J·kg-1·K-1 | 6,53×106 S·m-1 | 54 W·m-1·K-1
Protactinium | Pa | 91 | Actinides | L/A, 7, f | 15,37 g·cm-3 (calculée)1 |  | éclat métallique argenté brillant | 7440-13-3 2 |  | 231,03588 ± 0,00002 u1 | 163 pm | 200 pm 3 |  | [Rn] 7s2 5f2 6d1 | 2, 8, 18, 32, 20, 9, 2 | 2, 3, 4, 5 | base faible | orthorhombique | Solide | 1 572 °C 1 | 4 026,85 °C | 15 kJ·mol-1 | 470 kJ·mol-1 |  |  |  | 15,18×10-6 m3·mol-1 | 5,1×10-5 Pa |  | 1,5 | 120 J·kg-1·K-1 | 5,29×106 S·m-1 | 47 W·m-1·K-1
Uranium | U | 92 | Actinides | L/A, 7, f | 19,1 g·cm-3 1 |  | Gris métallique | 7440-61-1 | 231-170-6 | 238,02891 ± 0,00003 u1 | 175 pm | 196 ± 7 pm 2 | 186 pm | [Rn] 7s2 5f3 6d1 | 2, 8, 18, 32, 21, 9, 2 | +3, +4, +5, +6 | base faible | orthorhombique | Solide | 1 135 °C 1 | 4 131 °C 1 | 15,48 kJ·mol-1 | 477 kJ·mol-1 |  |  |  | 12,49×10-6 m3·mol-1 | 1,63×10-8 Pa à 453,7 K [réf. nécessaire] | 3 155 m·s-1 à 20 °C | 1,38 | 120 J·kg-1·K-1 | 3,8×106 S·m-1 | 27,6 W·m-1·K-1
Neptunium | Np | 93 | Actinides | L/A, 7, f | 20,25 g·cm-3 (20 °C)1 |  | Blanc argenté | 7439-99-8 |  | 237 u | 155 pm | 190 ± 1 pm 2 |  | [Rn] 5f4 6d1 7s2 | 2, 8, 18, 32, 22, 9, 2 | 6, 5, 4, 3 | amphotère | orthorhombique, tétragonale, et cubique | Solide | 644 °C 1 | 3 999,85 °C | 5,19 kJ·mol-1 | 336 kJ·mol-1 |  |  |  | 11,59×10-6 m3·mol-1 |  |  | 1,36 | 29,46 J·kg-1·K-1 | 0,822×106 S·m-1 | 6,3 W·m-1·K-1
Plutonium | Pu | 94 | Actinides | L/A, 7, f | 19 816 kg·m-3 |  | Blanc argenté | 2023631 | 231-117-7 | 244,06 u | 159 pm | 187 ± 1 pm 1 |  | [Rn] 5f6 7s2 | 2, 8, 18, 32, 24, 8, 2 | 6, 5, 4, 3 | amphotère | monoclinique | Solide | 640 °C 2, 640° ± 23,3 | 3 228 °C 2 | 2,84 kJ·mol-1 | 344 kJ·mol-1 |  |  |  | 12,29×10-6 m3·mol-1 | 1 Pa (à 1 483 °C) | 2 260 m·s-1 à 20 °C | 1,28 | 35,5 J·kg-1·K-1 | 685×106 S·m-1 | 6,74 W·m-1·K-1
Américium | Am | 95 | Actinides | L/A, 7, f | 12 g·cm-3 1 |  | Blanc argenté | 7440-35-9 2 |  | 241,06 u | 173 pm | 180 ± 6 pm 3 |  | [Rn] 5f7 7s2 | 2, 8, 18, 32, 25, 8, 2 | 6, 5, 4, 3 |  | Hexagonal | Solide | 1 176 °C 1 | 2 011 °C 1 | 14,39 kJ·mol-1 | 238,12 kJ·mol-1 |  |  |  | 17,78×10-6 m3·mol-1 |  |  |  |  | 1,5×106 S·m-1 (20 °C) | 10 W·m-1·K-1
Curium | Cm | 96 | Actinides | L/A, 7, f | 13,51 g·cm-3 (calculée)1 |  | Argenté | 7440-51-9 2 |  | 247 u | 174 pm | 169 ± 3 pm 3 |  | [Rn] 5f7 6d1 7s2 | 2, 8, 18, 32, 25, 9, 2 | 3 | amphotère | Hexagonal compact | Solide | 1 345 °C 1 | 3 109,85 °C | 15 kJ·mol-1 |  |  |  |  | 18,05×10-6 m3·mol-1 |  |  | 1,3
Berkélium | Bk | 97 | Actinides | L/A, 7, f | (β) 13,25 g·cm-3 |  | Argentée | 7440-40-6 1 |  | 247 u | 170 pm |  |  | [Rn] 5f9 7s2 | 2, 8, 18, 32, 27, 8, 2 | 3, 4 |  | Hexagonal compact | Solide | 996 °C 2 | [9 empty] | 1,3
Californium | Cf | 98 | Actinides | L/A, 7, f | 15,1 g·cm-3 1 |  | Argenté | 7440-71-3 2 |  | 251 u | 186 ± 2 pm | 225 pm |  | [Rn] 5f10 7s2 | 2, 8, 18, 32, 28, 8, 2 | 2, 3, 4 |  |  | Solide | 900 °C 1 | 1 469,85 °C, 1 743 | [8 empty] | 1.3
Einsteinium | Es | 99 | Actinides | L/A, 7, f | 8,840 g·cm-3 |  | Blanc argenté | 7429-92-7 1 |  | 252 u |  |  |  | [Rn] 5f11 7s2 | 2, 8, 18, 32, 29, 8, 2 |  |  |  | Solide | 859,85 °C | [9 empty] | 1,3
Fremium | Fm | 100 | Actinides | L/A, 7, f |  |  | Peut-être argenté ou gris métal | 7440-72-4 1 |  | 257 u |  |  |  | [Rn] 5f12 7s2 | 2, 8, 18, 32, 30, 8, 2 |  |  |  | Solide | 1 527 °C 2
Mendélévium | Md | 101 | Actinides | L/A, 7, f |  |  | Peut-être argenté ou gris métal | 2023750 |  | 258 u |  |  |  | [Rn] 5f13 7s2 | 2, 8, 18, 32, 31, 8, 2 | 2, 3 |  |  | Solide | 827 °C 1 | [9 empty] | 1,3
Nobélium | No | 102 | Actinides | L/A, 7, f |  |  | sans doute métallique |  |  | 259 u |  |  |  | [Rn]5f14 7s2 | 2, 8, 18, 32, 32, 8, 2 |  |  |  | Présumé solide
Lawrencium | Lr | 103 | Actinides | L/A, 7, d |  |  |  | 22537-19-5 1 |  | (262 u) |  |  |  | [Rn] 5f14 7s2 7p1 | 2, 8, 18, 32, 32, 8, 3 |  |  |  | Présumé solide | [10 empty] | 1,3
Rutherfordium | Rf | 104 | Métaux de transition | 4, 7, d |  |  | gris métallique | 53850-36-5 1 |  | 261 u |  |  |  | [Rn] 5f14 6d2 7s2 | 2, 8, 18, 32, 32, 10, 2 |  |  |  | Présumé solide
Dubnium | Db | 105 | Métaux de transition | 5, 7, d |  |  | gris métallique | 53850-35-4 1 |  | 262 u |  |  |  | [Rn] 5f14 6d3 7s2 | 2, 8, 18, 32, 32, 11, 2 |  |  |  | Présumé solide
Seaborgium | Sg | 106 | Métaux de transition | 6, 7, d |  |  |  | 54038-81-2 1 |  | 266 u |  |  |  | [Rn] 5f14 6d4 7s2 | 2, 8, 18, 32, 32, 12, 2 |  |  |  | Présumé solide
Bohrium | Bh | 107 | Métaux de transition | 7, 7, d |  |  |  | 54037-14-8 1 |  | 264 u |  |  |  | [Rn] 5f14 6d5 7s2 | 2, 8, 18, 32, 32, 13, 2 |  |  |  | Présumé solide
Hassium | Hs | 108 | Métaux de transition | 8, 7, d |  |  |  | 54037-57-9 1 |  | 269 u |  |  |  | [Rn] 5f14 6d6 7s2 | 2, 8, 18, 32, 32, 14, 2 |  |  |  | Présumé solide
Meitnérium | Mt | 109 | Métaux de transition | 9, 7, d |  |  |  | 54038-01-6 |  | 268 u |  |  |  |  | 2, 8, 18, 32, 32, 15, 2 |  |  |  | Présumé solide
Darmstadtium | Ds | 110 | Métaux de transition | 10, 7, d |  |  | gris métallique | 54083-77-1 1 |  | 281 u |  |  |  | [Rn] 5f14 6d9 7s1 | 2, 8, 18, 32, 32, 17, 1 |  |  |  | Présumé solide
Roentgenium | Rg | 111 | Métaux de transition | 11, 7, d |  |  | inconnue | 54386-24-2 1 |  | 280 u |  |  |  | [Rn] 5f14 6d10 7s1 | 2, 8, 18, 32, 32, 18, 1 |  |  |  | Présumé solide
Copernicium | Cn | 112 | Métaux de transition | 12, 7, d |  |  |  | 54084-26-31 |  | 285 u |  |  |  | [Rn] 5f14 6d10 7s2 | 2, 8, 18, 32, 32, 18, 2 |  |  |  | Peut-être liquide ou gazeux
Ununtrium | Uut | 113 | non défini | 13, 7, d |  |  |  | 54084-70-71 |  | (284 u) |  |  |  | Théoriquement [Rn] 5f14 6d10 7s2 7p1 ; | Peut-être 2, 8, 18, 32, 32, 18, 3 |  |  |  | Présumé solide
Flérovium | Fl | 114 | non défini | 14, 7, d |  |  |  | 54085-16-41 |  | (289 u) |  |  |  | Théoriquement [Rn] 5f14 6d10 7s2 7p2 ; | Peut-être 2, 8, 18, 32, 32, 18, 4 |  |  |  | Présumé solide
Ununpentium | Uup | 115 | non défini | 15, 7, d |  |  |  | 54085-64-21 |  | (288 u) |  |  |  | Théoriquement [Rn] 5f14 6d10 7s2 7p3 ; | Peut-être 2, 8, 18, 32, 32, 18, 5 |  |  |  | Présumé solide
Livermorium | Lv | 116 | non défini | 16, 7, d |  |  |  | 54100-71-91 |  | (293 u) |  |  |  | Théoriquement [Rn] 5f14 6d10 7s2 7p4 ; | Peut-être 2, 8, 18, 32, 32, 18, 6 |  |  |  | Présumé solide
Ununseptium | Uus | 117 | non défini | 17, 7, d |  |  |  | 54101-14-3 1 |  | Peut-être (291 u) |  |  |  | Théoriquement [Rn] 5f14 6d10 7s2 7p5 ; | Peut-être 2, 8, 18, 32, 32, 18, 7 |  |  |  | Présumé solide
Ununoctium | Uuo | 118 | non défini | 18, 7, d | 13 650 kg·m-3 1 |  |  | 54144-19-3 2 |  | 294 u | 152 pm 1 | 230 pm 3 |  | Théoriquement [Rn] 5f14 6d10 7s2 7p6 ; | Peut-être 2, 8, 18, 32, 32, 18, 8 |  |  |  | Condensé |  | 320 K à 380 K 4 | 23,5 kJ·mol-1 5 | 19,4 kJ·mol-1 5